## Исходные данные процесса моллир
Смена | Дата | Напряжение растяжения в кромке стекла, Мпа |  |  |  | Напряжение сжатия в кромке стекла, Мпа |  |  |  | Провис стекла, мм |  |  | Сводовые темпер. Камеры предварительного нагрева | [5 empty] | Подовые темпер. Камеры предварительного нагрева | [5 empty] | Сводовые тепер. Главная камера | [10 empty] | Подовая темпер. Главная камера | [10 empty] | Температура Камеры отжига
|  | т. 1(4) | т. 5(15) | т. 8(8) | т. 10(13) | т. 1(4) | т. 5(15) | т. 7(7) | т. 11(12) | провис1 | провис2 | провис3 | AZ1 | AZ2Z3 | BZ4Z5 | AZ8Z9 | BZ8Z9 | СZ8Z9 | AZ1 | BZ2Z3 | BZ4Z5 | AZ8Z9 | BZ8Z9 | СZ8Z9 | AZ10Z11 | CZ12Z13 | DZ12Z13 | CZ14Z15 | AZ16Z17 | HZ10Z11 | JZ12Z13 | HZ14Z15 | BZ18 | FZ10Z11 | EZ14Z15 | AZ10Z11 | CZ12Z13 | DZ12Z13 | CZ14Z15 | AZ16Z17 | HZ10Z11 | JZ12Z13 | HZ14Z15 | BZ18 | FZ10Z11 | EZ14Z15 | CZ19Z20 | AZ21Z22 | RET | F
1 | 26,12,2005 | 4.17 | 1.04 | 3.12 | 2.08 | 16.7 | 22.9 | 16.1 | 23.4 |  |  |  | 370 | 485 | 585 | 625 | 700 | 625 | 375 | 445 | 494 | 575 | 575 | 555 | 680 | 671 | 670 | 680 | 690 | 605 | 630 | 623 | 659 | 717 | 720 | 660 | 630 | 639 | 638 | 685 | 590 | 600 | 615 | 650 | 670 | 675 | 472 | 363 | 70 | 74
2 | 26,12,2005 | 2.6 | 2.6 | 4.17 | 3.65 | 16.7 | 21.4 | 17.2 | 21.9 |  |  |  | 370 | 485 | 585 | 625 | 700 | 625 | 375 | 445 | 494 | 575 | 575 | 555 | 680 | 671 | 670 | 680 | 690 | 605 | 630 | 623 | 659 | 717 | 720 | 660 | 630 | 639 | 638 | 685 | 590 | 600 | 615 | 650 | 670 | 675 | 472 | 363 | 70 | 74
3 | 26,12,2005 | 2.08 | 1.56 | 4.69 | 1.56 | 16.7 | 22.4 | 23.4 | 20.8 |  |  |  | 370 | 485 | 585 | 625 | 700 | 625 | 375 | 445 | 494 | 575 | 575 | 555 | 680 | 671 | 670 | 680 | 690 | 605 | 630 | 623 | 659 | 717 | 720 | 660 | 630 | 639 | 638 | 685 | 590 | 600 | 615 | 650 | 670 | 675 | 472 | 363 | 70 | 74
2 | 27,12,2005 | 2.08 | 1.56 | 4.17 | 1.56 | 17.2 | 23.4 | 20.3 | 21.4 |  |  |  | 370 | 485 | 585 | 625 | 700 | 625 | 375 | 446 | 495 | 575 | 575 | 555 | 680 | 666 | 670 | 680 | 690 | 605 | 630 | 621 | 661 | 717 | 720 | 660 | 631 | 640 | 638 | 685 | 590 | 600 | 615 | 650 | 670 | 675 | 472 | 364 | 69 | 75
3 | 28,12,2005 | 2.6 | 2.6 | 3.65 | 3.12 | 14.6 | 21.4 | 21.9 | 22.4 | 7.2 | 6 | 7.4 | 380 | 495 | 495 | 635 | 717 | 635 | 385 | 455 | 505 | 585 | 585 | 565 | 680 | 663 | 670 | 680 | 690 | 605 | 630 | 622 | 661 | 718 | 720 | 660 | 633 | 636 | 633 | 685 | 590 | 600 | 615 | 650 | 670 | 675 | 474 | 359 | 71 | 79
1 | 29,12,2005 | 3.12 | 1.04 | 3.65 | 4.17 | 14.1 | 15.6 | 19.3 | 22.4 |  | 5.9 |  | 370 | 485 | 585 | 625 | 700 | 625 | 375 | 445 | 495 | 575 | 575 | 555 | 680 | 663 | 670 | 680 | 690 | 607 | 630 | 622 | 659 | 716 | 720 | 660 | 630 | 641 | 633 | 685 | 590 | 600 | 615 | 650 | 670 | 675 | 474 | 365 | 69 | 77
2 | 29,12,2005 | 2.08 | 1.04 | 3.12 | 2.08 | 15.1 | 23.4 | 24.5 | 23.4 |  | 5.8 |  | 370 | 485 | 585 | 625 | 700 | 625 | 375 | 445 | 495 | 575 | 575 | 555 | 680 | 664 | 670 | 680 | 690 | 606 | 630 | 621 | 661 | 717 | 720 | 660 | 630 | 640 | 635 | 685 | 590 | 600 | 615 | 650 | 670 | 675 | 474 | 366 | 71 | 76
3 | 29,12,2005 | 2.6 | 2.6 | 4.17 | 3.65 | 17.7 | 22.4 | 17.7 | 22.4 | 7.4 | 6 | 7.6 | 370 | 485 | 585 | 625 | 700 | 625 | 375 | 445 | 495 | 575 | 575 | 555 | 680 | 664 | 670 | 680 | 690 | 606 | 630 | 621 | 661 | 717 | 720 | 660 | 630 | 640 | 635 | 685 | 590 | 600 | 615 | 650 | 670 | 675 | 474 | 366 | 71 | 76
1 | 17,01,2006 | 4.69 | 3.65 | 3.12 | 2.6 | 16.1 | 21.9 | 14.6 | 16.1 | 7.6 | 6.3 | 8.1 | 370 | 485 | 586 | 625 | 700 | 625 | 375 | 445 | 493 | 575 | 575 | 555 | 680 | 663 | 670 | 680 | 690 | 605 | 630 | 622 | 660 | 717 | 720 | 660 | 631 | 640 | 634 | 685 | 590 | 600 | 615 | 648 | 670 | 675 | 476 | 363 | 71 | 82
2 | 17,01,2006 | 3.12 | 1.04 | 3.65 | 4.17 | 14.1 | 15.6 | 19.3 | 22.4 |  | 6.3 |  | 370 | 485 | 585 | 625 | 700 | 625 | 375 | 445 | 493 | 575 | 575 | 555 | 680 | 664 | 670 | 680 | 690 | 606 | 630 | 622 | 662 | 716 | 720 | 660 | 629 | 640 | 635 | 685 | 589 | 600 | 615 | 648 | 670 | 675 | 475 | 372 | 70 | 105
3 | 17,01,2006 | 1.56 | 2.6 | 4.69 | 2.08 | 13.5 | 24 | 25.5 | 25 |  | 5.2 |  | 370 | 485 | 585 | 625 | 700 | 625 | 375 | 445 | 495 | 575 | 575 | 555 | 680 | 667 | 670 | 680 | 690 | 606 | 630 | 623 | 661 | 715 | 720 | 660 | 632 | 640 | 635 | 685 | 588 | 600 | 615 | 652 | 670 | 675 | 475 | 371 | 70 | 81
1 | 18,01,2006 | 2.08 | 1.56 | 3.12 | 3.12 | 17.2 | 22.4 | 18.7 | 25 | 7.3 | 6.1 | 7.4 | 370 | 485 | 585 | 625 | 700 | 625 | 375 | 445 | 493 | 575 | 575 | 555 | 680 | 664 | 670 | 680 | 690 | 605 | 630 | 623 | 659 | 718 | 720 | 660 | 631 | 642 | 635 | 685 | 589 | 600 | 615 | 651 | 670 | 675 | 480 | 377 | 80 | 117
2 | 18,01,2006 | 3.65 | 2.6 | 3.65 | 3.12 | 16.7 | 22.9 | 15.1 | 16.7 | 7.4 | 6 | 8 | 370 | 485 | 586 | 625 | 700 | 625 | 375 | 445 | 493 | 575 | 575 | 555 | 680 | 664 | 670 | 680 | 690 | 605 | 630 | 622 | 660 | 718 | 721 | 660 | 630 | 641 | 635 | 685 | 590 | 600 | 615 | 651 | 670 | 675 | 473 | 364 | 70 | 91
3 | 18,01,2006 | 1.56 | 1.56 | 4.69 | 1.56 | 14.6 | 24 | 27.1 | 24 |  | 5.6 |  | 370 | 485 | 586 | 625 | 700 | 625 | 375 | 445 | 493 | 575 | 575 | 555 | 680 | 672 | 670 | 680 | 690 | 604 | 630 | 622 | 660 | 717 | 720 | 660 | 631 | 639 | 635 | 685 | 590 | 600 | 615 | 649 | 670 | 675 | 479 | 374 | 80 | 85
3 | 19,01,2006 | 4.17 | 2.6 | 4.17 | 3.12 | 16.7 | 24 | 17.2 | 22.4 |  | 6.5 |  | 380 | 495 | 495 | 635 | 721 | 635 | 385 | 455 | 506 | 585 | 585 | 565 | 680 | 665 | 670 | 680 | 690 | 605 | 630 | 624 | 659 | 720 | 720 | 660 | 630 | 641 | 636 | 685 | 589 | 600 | 615 | 650 | 670 | 675 | 490 | 380 | 80 | 88
2 | 25,01,2006 | 2.08 | 1.56 | 4.69 | 1.56 | 15.6 | 22.4 | 22.9 | 20.8 |  | 7.2 |  | 370 | 485 | 585 | 625 | 700 | 625 | 375 | 445 | 493 | 575 | 575 | 555 | 680 | 666 | 670 | 680 | 690 | 605 | 630 | 622 | 660 | 715 | 720 | 660 | 627 | 640 | 634 | 685 | 591 | 600 | 615 | 651 | 670 | 675 | 483 | 376 | 80 | 97
1 | 26,01,2006 | 2.08 | 2.08 | 4.69 | 3.12 | 16.1 | 22.4 | 22.4 | 19.8 | 7.7 | 6.6 | 8.4 | 370 | 485 | 585 | 625 | 700 | 625 | 375 | 445 | 493 | 575 | 575 | 555 | 680 | 666 | 670 | 680 | 690 | 605 | 630 | 622 | 660 | 715 | 720 | 660 | 627 | 640 | 634 | 685 | 591 | 600 | 615 | 651 | 670 | 675 | 483 | 376 | 80 | 97
1 | 29,01,2006 | 2.6 | 1.56 | 2.08 | 1.04 | 16.1 | 21.4 | 17.2 | 21.9 |  | 6.2 |  | 370 | 485 | 585 | 625 | 700 | 625 | 375 | 445 | 494 | 575 | 575 | 555 | 680 | 663 | 670 | 680 | 690 | 605 | 630 | 623 | 659 | 718 | 720 | 660 | 630 | 639 | 635 | 685 | 590 | 600 | 615 | 649 | 670 | 675 | 479 | 376 | 80 | 101
2 | 29,01,2006 | 2.08 | 2.6 | 2.08 | 3.12 | 13 | 14.1 | 13 | 14.1 | 7.7 | 6.3 | 7.2 | 370 | 485 | 585 | 625 | 700 | 625 | 375 | 445 | 496 | 575 | 575 | 555 | 679 | 658 | 670 | 680 | 689 | 606 | 630 | 623 | 660 | 718 | 720 | 660 | 631 | 640 | 636 | 685 | 589 | 600 | 615 | 650 | 670 | 675 | 485 | 379 | 80 | 100
3 | 29,01,2006 | 2.6 | 3.12 | 2.6 | 2.08 | 14.1 | 15.1 | 13.5 | 15.1 | 7.4 | 6.1 | 7 | 370 | 485 | 585 | 625 | 700 | 625 | 375 | 445 | 496 | 575 | 575 | 555 | 680 | 662 | 670 | 680 | 690 | 604 | 630 | 623 | 660 | 717 | 720 | 660 | 631 | 640 | 635 | 685 | 589 | 600 | 615 | 645 | 671 | 675 | 479 | 374 | 81 | 100
2 | 30,01,2006 | 1.04 | 1.56 | 4.69 | 1.04 | 10.4 | 24 | 26.6 | 24.5 |  | 6.1 |  | 370 | 485 | 585 | 625 | 700 | 625 | 375 | 445 | 495 | 575 | 575 | 555 | 680 | 669 | 680 | 680 | 680 | 616 | 650 | 628 | 658 | 720 | 720 | 660 | 648 | 658 | 635 | 670 | 590 | 620 | 615 | 651 | 670 | 675 | 478 | 370 | 80 | 101
1 | 30,01,2006 | 1.56 | 3.12 | 4.17 | 2.6 | 17.2 | 21.9 | 21.4 | 16.7 |  | 6.3 |  | 370 | 485 | 585 | 625 | 700 | 625 | 375 | 445 | 495 | 575 | 575 | 555 | 680 | 663 | 670 | 680 | 690 | 605 | 630 | 622 | 660 | 718 | 720 | 660 | 630 | 640 | 636 | 670 | 591 | 600 | 615 | 649 | 670 | 675 | 480 | 376 | 80 | 103
3 | 30,01,2006 | 3.12 | 3.65 | 3.65 | 2.6 | 15.1 | 16.1 | 14.6 | 16.7 | 7.8 | 6.2 | 7.6 | 370 | 485 | 585 | 625 | 700 | 625 | 375 | 445 | 495 | 575 | 575 | 555 | 680 | 666 | 680 | 680 | 680 | 616 | 650 | 628 | 658 | 719 | 720 | 660 | 646 | 655 | 637 | 670 | 590 | 620 | 615 | 652 | 670 | 675 | 480 | 375 | 81 | 96
2 | 09,02,2006 | 2.6 | 1.56 | 3.65 | 4.17 | 14.6 | 15.6 | 18.2 | 22.4 |  | 6.3 |  | 370 | 485 | 585 | 625 | 700 | 625 | 375 | 445 | 495 | 575 | 575 | 555 | 680 | 672 | 680 | 680 | 680 | 615 | 650 | 627 | 659 | 719 | 720 | 660 | 647 | 656 | 637 | 670 | 590 | 620 | 615 | 648 | 670 | 675 | 480 | 377 | 80 | 104
1 | 10,02,2006 | 2.85 | 1.9 | 3.33 | 3.33 | 11.4 | 12.8 | 13.3 | 17.6 | 7.9 | 6.4 | 8.2 | 370 | 485 | 585 | 625 | 700 | 625 | 376 | 445 | 494 | 575 | 575 | 555 | 680 | 666 | 680 | 680 | 680 | 615 | 650 | 627 | 660 | 718 | 720 | 660 | 644 | 655 | 634 | 670 | 689 | 620 | 615 | 652 | 670 | 675 | 477 | 372 | 80 | 89
2 | 10,02,2006 | 1.56 | 2.6 | 4.17 | 2.6 | 11.4 | 21.9 | 21.4 | 16.7 |  | 6.5 |  | 370 | 485 | 585 | 625 | 700 | 625 | 375 | 445 | 495 | 575 | 575 | 555 | 680 | 669 | 680 | 680 | 680 | 617 | 650 | 628 | 659 | 717 | 720 | 660 | 645 | 655 | 635 | 670 | 590 | 620 | 615 | 650 | 670 | 675 | 478 | 380 | 80 | 80
3 | 10,02,2006 | 1.04 | 2.6 | 3.12 | 3.65 | 13 | 20.8 | 19.3 | 26 |  | 5.9 |  | 370 | 485 | 585 | 625 | 700 | 625 | 376 | 445 | 495 | 575 | 575 | 555 | 680 | 669 | 680 | 680 | 680 | 614 | 650 | 627 | 660 | 717 | 720 | 660 | 645 | 654 | 636 | 670 | 590 | 620 | 615 | 647 | 670 | 675 | 478 | 374 | 80 | 84
2 | 11,02,2006 | 2.85 | 2.38 | 2.85 | 3.33 | 12.8 | 13.8 | 13.8 | 18.1 | 8 | 6.4 | 8.4 | 370 | 485 | 585 | 625 | 700 | 625 | 376 | 445 | 495 | 575 | 575 | 555 | 680 | 669 | 680 | 680 | 680 | 614 | 650 | 627 | 660 | 717 | 720 | 660 | 645 | 654 | 636 | 670 | 590 | 620 | 615 | 647 | 670 | 675 | 478 | 374 | 80 | 84
3 | 11,02,2006 | 1.56 | 2.6 | 3.65 | 3.12 | 15.6 | 22.9 | 19.3 | 19.3 |  | 6.4 |  | 370 | 485 | 585 | 625 | 700 | 625 | 376 | 445 | 496 | 575 | 575 | 555 | 680 | 669 | 680 | 680 | 680 | 616 | 650 | 627 | 661 | 720 | 720 | 660 | 646 | 655 | 635 | 670 | 591 | 620 | 615 | 647 | 670 | 675 | 478 | 374 | 81 | 81
3 | 20,02,2006 | 4.17 | 2.6 | 4.17 | 3.12 | 17.2 | 24 | 17.2 | 22.4 |  | 6.5 |  | 368 | 485 | 585 | 625 | 700 | 626 | 376 | 445 | 496 | 575 | 575 | 555 | 680 | 669 | 680 | 680 | 680 | 615 | 650 | 628 | 660 | 719 | 720 | 660 | 647 | 653 | 633 | 670 | 589 | 620 | 615 | 648 | 670 | 675 | 482 | 379 | 80 | 105
2 | 21,02,2006 | 2.08 | 2.08 | 3.65 | 2.08 | 16.1 | 27.6 | 22.9 | 23.4 |  | 6.4 |  | 368 | 485 | 585 | 625 | 700 | 626 | 376 | 445 | 496 | 575 | 575 | 555 | 680 | 669 | 680 | 680 | 680 | 615 | 650 | 628 | 660 | 719 | 720 | 660 | 647 | 653 | 633 | 670 | 589 | 620 | 615 | 648 | 670 | 675 | 482 | 379 | 80 | 105
3 | 21,02,2006 | 3.12 | 3.12 | 3.65 | 4.17 | 14.1 | 20.8 | 20.8 | 21.9 | 7.7 | 6.3 | 7.2 | 366 | 485 | 585 | 625 | 700 | 626 | 376 | 445 | 497 | 574 | 575 | 555 | 680 | 672 | 680 | 680 | 680 | 615 | 650 | 627 | 661 | 720 | 720 | 660 | 661 | 658 | 632 | 670 | 590 | 620 | 617 | 653 | 670 | 675 | 479 | 377 | 81 | 89
1 | 22,02,2006 | 1.04 | 2.08 | 4.17 | 2.08 | 10.9 | 24.5 | 24.5 | 26 |  | 6.2 |  | 366 | 485 | 585 | 625 | 700 | 625 | 376 | 445 | 497 | 575 | 575 | 555 | 680 | 672 | 680 | 680 | 680 | 615 | 650 | 628 | 660 | 719 | 720 | 660 | 643 | 657 | 635 | 670 | 590 | 620 | 617 | 653 | 670 | 675 | 478 | 374 | 81 | 111
2 | 22,02,2006 | 2.08 | 3.65 | 4.69 | 3.12 | 12 | 16.1 | 19.3 | 17.7 | 7.3 | 6.1 | 7.9 | 367 | 485 | 585 | 625 | 700 | 625 | 375 | 445 | 497 | 575 | 575 | 555 | 680 | 673 | 680 | 680 | 680 | 617 | 650 | 628 | 662 | 718 | 720 | 660 | 644 | 656 | 634 | 670 | 590 | 620 | 616 | 653 | 670 | 675 | 481 | 377 | 79 | 101
1 | 23,02,2006 | 1.56 | 1.56 | 4.69 | 1.56 | 16.7 | 22.4 | 22.9 | 20.3 |  | 6.9 |  | 367 | 485 | 585 | 625 | 700 | 625 | 375 | 445 | 497 | 575 | 575 | 555 | 680 | 673 | 680 | 680 | 680 | 617 | 650 | 628 | 662 | 718 | 720 | 660 | 644 | 656 | 634 | 670 | 590 | 620 | 616 | 653 | 670 | 675 | 479 | 377 | 79 | 101
2 | 23,02,2006 | 1.56 | 1.56 | 5.21 | 2.6 | 13.5 | 21.4 | 27.6 | 25 |  | 6.2 |  | 363 | 485 | 585 | 625 | 701 | 625 | 375 | 445 | 495 | 575 | 575 | 555 | 680 | 670 | 680 | 680 | 680 | 615 | 650 | 620 | 660 | 720 | 720 | 660 | 646 | 654 | 635 | 670 | 590 | 620 | 615 | 648 | 670 | 675 | 477 | 371 | 80 | 111
3 | 23,02,2006 | 2.6 | 3.12 | 3.12 | 3.12 | 13.5 | 19.8 | 21.4 | 21.4 | 7.8 | 6.5 | 7.5 | 363 | 485 | 585 | 625 | 701 | 626 | 375 | 445 | 495 | 575 | 575 | 555 | 680 | 671 | 681 | 680 | 680 | 615 | 650 | 628 | 659 | 720 | 720 | 660 | 640 | 659 | 637 | 670 | 592 | 619 | 617 | 647 | 670 | 675 | 485 | 379 | 81 | 110
2 | 24,02,2006 | 1.56 | 1.56 | 4.17 | 2.6 | 16.7 | 28.1 | 19.8 | 25.5 |  | 6.4 |  | 376 | 485 | 585 | 625 | 701 | 626 | 375 | 445 | 495 | 575 | 575 | 555 | 680 | 672 | 680 | 680 | 680 | 615 | 650 | 620 | 661 | 720 | 720 | 660 | 645 | 655 | 635 | 670 | 592 | 620 | 617 | 650 | 670 | 675 | 480 | 377 | 80 | 108
1 | 15,03,2006 | 2.08 | 2.6 | 4.17 | 2.6 | 11.5 | 19.8 | 13 | 15.1 | 7.8 | 6.5 | 7.5 | 370 | 485 | 585 | 625 | 700 | 626 | 375 | 445 | 495 | 575 | 575 | 555 | 680 | 671 | 680 | 680 | 680 | 615 | 650 | 628 | 660 | 730 | 720 | 660 | 640 | 658 | 635 | 670 | 592 | 620 | 617 | 650 | 670 | 675 | 473 | 374 | 81 | 95
2 | 15,03,2006 | 4.17 | 4.17 | 3.12 | 2.6 | 15.1 | 21.9 | 13.5 | 13.5 | 8 | 6.2 | 7.9 | 370 | 484 | 585 | 625 | 700 | 625 | 375 | 445 | 495 | 575 | 575 | 555 | 680 | 670 | 680 | 680 | 680 | 615 | 650 | 627 | 660 | 719 | 720 | 660 | 643 | 654 | 632 | 670 | 690 | 620 | 616 | 650 | 670 | 675 | 490 | 380 | 80 | 103
3 | 16,03,2006 | 4.69 | 1.56 | 1.56 | 1.04 | 14.1 | 19.8 | 12 | 14.6 |  | 5.9 |  | 356 | 484 | 585 | 624 | 700 | 626 | 375 | 445 | 494 | 574 | 573 | 555 | 680 | 668 | 682 | 681 | 680 | 615 | 649 | 629 | 660 | 720 | 720 | 660 | 644 | 657 | 635 | 670 | 592 | 623 | 618 | 652 | 672 | 677 | 474 | 380 | 80 | 104
3 | 17,03,2006 | 4.69 | 1.04 | 2.08 | 2.08 | 15.6 | 18.7 | 9.9 | 17.2 |  | 5.4 |  | 376 | 485 | 585 | 625 | 699 | 624 | 375 | 445 | 495 | 575 | 575 | 555 | 690 | 680 | 680 | 670 | 680 | 615 | 650 | 627 | 630 | 716 | 720 | 660 | 640 | 651 | 630 | 670 | 588 | 620 | 611 | 620 | 670 | 675 | 476 | 374 | 80 | 103
2 | 30,03,2006 | 3.12 | 1.56 | 2.08 | 2.6 | 14.6 | 17.7 | 15.1 | 20.3 |  | 5.8 |  | 370 | 485 | 585 | 625 | 699 | 624 | 375 | 445 | 495 | 576 | 575 | 555 | 690 | 674 | 681 | 680 | 680 | 615 | 651 | 626 | 660 | 721 | 720 | 661 | 651 | 651 | 636 | 670 | 588 | 621 | 612 | 654 | 670 | 675 | 475 | 379 | 79 | 101
1 | 31,03,2006 | 3.12 | 2.08 | 3.65 | 3.12 | 15.1 | 18.2 | 18.7 | 20.3 | 7.8 | 6.5 | 7.5 | 369 | 485 | 585 | 625 | 700 | 625 | 375 | 445 | 495 | 575 | 575 | 555 | 690 | 680 | 680 | 670 | 680 | 615 | 660 | 628 | 619 | 721 | 720 | 660 | 645 | 651 | 631 | 670 | 588 | 620 | 612 | 609 | 670 | 675 | 471 | 375 | 80 | 100
1 | 01,04,2006 | 2.6 | 2.6 | 3.65 | 2.6 | 15.1 | 19.3 | 15.6 | 18.7 | 7 | 5.3 | 7 | 370 | 485 | 585 | 625 | 700 | 626 | 375 | 445 | 496 | 575 | 575 | 555 | 690 | 680 | 680 | 670 | 680 | 614 | 660 | 627 | 619 | 730 | 720 | 660 | 636 | 660 | 629 | 670 | 592 | 620 | 617 | 609 | 670 | 675 | 472 | 376 | 80 | 100
3 | 01,04,2006 | 2.08 | 2.6 | 3.12 | 1.56 | 13.5 | 22.4 | 17.2 | 18.7 |  | 5.1 |  | 370 | 485 | 585 | 625 | 700 | 626 | 375 | 445 | 496 | 575 | 575 | 555 | 690 | 680 | 680 | 670 | 680 | 614 | 660 | 627 | 619 | 730 | 720 | 660 | 636 | 660 | 629 | 670 | 592 | 620 | 617 | 609 | 670 | 675 | 472 | 376 | 80 | 100
1 | 02,04,2006 | 2.08 | 1.56 | 2.6 | 3.65 | 12.5 | 18.7 | 15.1 | 26 |  | 5.8 |  | 369 | 485 | 585 | 625 | 701 | 625 | 376 | 445 | 495 | 575 | 575 | 555 | 690 | 677 | 680 | 670 | 680 | 617 | 660 | 628 | 620 | 718 | 720 | 660 | 641 | 654 | 631 | 670 | 591 | 620 | 615 | 613 | 671 | 675 | 471 | 374 | 80 | 100
2 | 02,04,2006 | 3.12 | 2.08 | 3.65 | 3.12 | 15.6 | 16.7 | 18.2 | 19.3 | 7 | 5.3 | 7 | 371 | 485 | 585 | 625 | 700 | 625 | 375 | 445 | 495 | 575 | 575 | 555 | 690 | 677 | 680 | 670 | 680 | 614 | 660 | 628 | 630 | 719 | 720 | 660 | 645 | 655 | 631 | 670 | 587 | 621 | 612 | 620 | 670 | 675 | 472 | 378 | 80 | 98
3 | 02,04,2006 | 5.21 | 0.52 | 2.08 | 3.65 | 12.5 | 16.1 | 14.1 | 18.2 |  | 5.6 |  | 371 | 485 | 585 | 625 | 700 | 625 | 375 | 445 | 495 | 575 | 575 | 555 | 690 | 677 | 680 | 670 | 680 | 614 | 660 | 628 | 630 | 719 | 720 | 660 | 645 | 655 | 631 | 670 | 587 | 621 | 612 | 620 | 670 | 675 | 472 | 378 | 80 | 98
1 | 12,04,2006 | 1.56 | 1.56 | 4.69 | 1.56 | 16.7 | 22.4 | 22.9 | 20.3 |  | 6.9 |  | 366 | 485 | 505 | 625 | 700 | 624 | 375 | 445 | 495 | 575 | 575 | 555 | 691 | 682 | 680 | 670 | 680 | 615 | 660 | 629 | 619 | 720 | 720 | 660 | 646 | 651 | 630 | 670 | 588 | 621 | 612 | 612 | 670 | 675 | 467 | 381 | 80 | 98
2 | 12,04,2006 | 2.6 | 1.04 | 3.12 | 1.56 | 14.6 | 24.5 | 20.8 | 20.8 |  | 6 |  | 372 | 485 | 585 | 625 | 700 | 626 | 375 | 445 | 495 | 575 | 575 | 555 | 690 | 682 | 680 | 670 | 680 | 613 | 660 | 628 | 620 | 718 | 720 | 660 | 336 | 658 | 629 | 670 | 691 | 620 | 618 | 606 | 670 | 675 | 467 | 376 | 80 | 85
3 | 12,04,2006 | 3.65 | 3.65 | 3.65 | 1.04 | 13.5 | 27.1 | 10.9 | 13.5 | 7.7 | 5.6 | 7.2 | 372 | 485 | 585 | 625 | 700 | 626 | 375 | 445 | 495 | 575 | 575 | 555 | 690 | 682 | 680 | 670 | 680 | 613 | 660 | 628 | 620 | 718 | 720 | 660 | 336 | 658 | 629 | 670 | 691 | 620 | 618 | 606 | 670 | 675 | 467 | 376 | 80 | 85
1 | 13,04,2006 | 1.04 | 1.56 | 4.69 | 1.56 | 16.1 | 21.9 | 22.4 | 19.8 |  | 7.1 |  | 375 | 485 | 585 | 625 | 700 | 626 | 376 | 445 | 495 | 375 | 575 | 555 | 690 | 677 | 690 | 670 | 680 | 616 | 660 | 629 | 621 | 717 | 720 | 660 | 636 | 659 | 629 | 670 | 592 | 620 | 613 | 611 | 670 | 675 | 465 | 380 | 80 | 102
3 | 13,04,2006 | 1.56 | 3.65 | 2.6 | 2.08 | 12.5 | 18.7 | 10.9 | 13.5 | 7 | 5.3 | 7 | 366 | 485 | 585 | 625 | 700 | 624 | 375 | 445 | 495 | 375 | 575 | 555 | 691 | 681 | 681 | 670 | 680 | 616 | 660 | 629 | 619 | 719 | 720 | 660 | 637 | 659 | 630 | 670 | 593 | 625 | 618 | 612 | 670 | 675 | 465 | 377 | 80 | 97
2 | 29,04,2006 | 2.08 | 1.04 | 3.64 | 3.64 | 15.1 | 18.2 | 24.48 | 26.04 |  | 6.1 |  | 373 | 485 | 585 | 625 | 700 | 625 | 375 | 445 | 495 | 575 | 575 | 555 | 690 | 680 | 680 | 670 | 680 | 614 | 660 | 628 | 620 | 718 | 720 | 660 | 638 | 657 | 632 | 646 | 591 | 620 | 617 | 611 | 671 | 676 | 465 | 378 | 80 | 88
3 | 29,04,2006 | 2.6 | 3.12 | 3.65 | 2.6 | 14.1 | 17.7 | 20.8 | 13.5 |  | 6.9 |  | 371 | 485 | 585 | 625 | 700 | 624 | 375 | 445 | 495 | 575 | 575 | 555 | 690 | 678 | 680 | 670 | 680 | 615 | 661 | 628 | 621 | 718 | 719 | 660 | 644 | 651 | 632 | 670 | 588 | 620 | 612 | 611 | 670 | 675 | 466 | 378 | 81 | 96
2 | 30,04,2006 | 3.65 | 1.56 | 2.6 | 2.6 | 15.6 | 16.1 | 15.1 | 16.7 |  | 6 |  | 364 | 485 | 585 | 625 | 700 | 625 | 375 | 445 | 495 | 575 | 575 | 555 | 690 | 684 | 680 | 670 | 680 | 617 | 660 | 628 | 620 | 717 | 720 | 660 | 637 | 658 | 630 | 670 | 591 | 620 | 618 | 610 | 670 | 675 | 465 | 378 | 81 | 95
3 | 30,04,2006 | 2.08 | 3.65 | 3.12 | 2.08 | 14.6 | 17.2 | 19.8 | 13.5 |  | 6.7 |  | 360 | 485 | 585 | 625 | 700 | 625 | 375 | 445 | 495 | 575 | 575 | 555 | 690 | 679 | 680 | 670 | 680 | 615 | 660 | 629 | 621 | 717 | 720 | 660 | 639 | 656 | 630 | 670 | 591 | 620 | 616 | 610 | 670 | 675 | 466 | 376 | 80 | 97
3 | 02,05,2006 | 2.08 | 2.08 | 3.12 | 0.52 | 15.6 | 25 | 24.5 | 24 |  | 7.5 |  | 370 | 484 | 585 | 642 | 701 | 627 | 377 | 445 | 501 | 576 | 573 | 555 | 690 | 680 | 682 | 670 | 680 | 616 | 661 | 630 | 619 | 719 | 720 | 662 | 641 | 661 | 632 | 670 | 595 | 626 | 618 | 610 | 675 | 677 | 460 | 376 | 80 | 72
1 | 15,05,2006 | 3.65 | 1.56 | 2.6 | 2.6 | 15.6 | 16.1 | 15.1 | 16.7 |  | 7.2 |  | 372 | 485 | 584 | 625 | 700 | 624 | 376 | 445 | 495 | 572 | 574 | 555 | 690 | 682 | 680 | 670 | 680 | 616 | 658 | 629 | 620 | 717 | 720 | 660 | 643 | 652 | 630 | 670 | 588 | 620 | 614 | 609 | 670 | 675 | 468 | 374 | 81 | 97
2 | 15,05,2006 | 2.08 | 2.6 | 3.12 | 2.08 | 14.58 | 21.8 | 18.75 | 22.92 |  | 6 |  | 379 | 485 | 585 | 625 | 700 | 625 | 376 | 445 | 495 | 576 | 576 | 555 | 690 | 683 | 680 | 670 | 680 | 615 | 661 | 629 | 620 | 717 | 720 | 660 | 644 | 652 | 632 | 670 | 587 | 620 | 612 | 608 | 670 | 675 | 469 | 372 | 80 | 102
3 | 15,05,2006 | 3.12 | 2.08 | 2.6 | 2.6 | 16.1 | 16.1 | 14.6 | 16.1 |  | 6.1 |  | 371 | 486 | 587 | 628 | 702 | 629 | 381 | 444 | 487 | 579 | 581 | 555 | 692 | 682 | 682 | 670 | 680 | 616 | 659 | 630 | 619 | 716 | 721 | 664 | 648 | 654 | 631 | 670 | 591 | 623 | 612 | 607 | 673 | 676 | 464 | 374 | 82 | 95
2 | 16,05,2006 | 3.12 | 2.08 | 2.6 | 2.6 | 16.1 | 16.1 | 14.6 | 16.1 |  | 6.9 |  | 363 | 484 | 585 | 624 | 701 | 626 | 374 | 444 | 503 | 575 | 574 | 555 | 690 | 683 | 682 | 670 | 679 | 615 | 660 | 630 | 619 | 717 | 720 | 662 | 642 | 659 | 631 | 670 | 593 | 625 | 617 | 613 | 674 | 677 | 461 | 375 | 81 | 96
3 | 16,05,2006 | 2.6 | 3.12 | 2.6 | 2.6 | 15.6 | 18.7 | 15.6 | 15.1 |  | 6.1 |  | 372 | 485 | 585 | 625 | 700 | 626 | 375 | 445 | 495 | 574 | 574 | 555 | 690 | 679 | 681 | 670 | 680 | 615 | 663 | 629 | 620 | 730 | 720 | 660 | 636 | 658 | 629 | 670 | 592 | 620 | 618 | 610 | 670 | 675 | 470 | 378 | 80 | 97
1 | 26,05,2006 | 2.6 | 3.12 | 3.6 | 2.08 | 12.5 | 15.6 | 18.7 | 16.7 | 7.1 | 6.4 | 7.5 | 360 | 485 | 585 | 625 | 700 | 625 | 375 | 445 | 495 | 575 | 576 | 555 | 690 | 679 | 680 | 670 | 680 | 614 | 659 | 631 | 620 | 720 | 720 | 660 | 639 | 656 | 630 | 670 | 591 | 620 | 616 | 612 | 670 | 675 | 460 | 380 | 81 | 100
2 | 26,05,2006 | 2.6 | 3.12 | 3.6 | 2.08 | 12.5 | 15.6 | 19.3 | 16.7 | 7.1 | 6.4 | 7.5 | 362 | 485 | 587 | 625 | 700 | 626 | 376 | 444 | 501 | 574 | 575 | 555 | 690 | 683 | 680 | 670 | 680 | 615 | 652 | 630 | 622 | 719 | 720 | 660 | 633 | 660 | 632 | 670 | 593 | 623 | 619 | 611 | 670 | 675 | 475 | 380 | 81 | 82
3 | 26,05,2006 | 4.17 | 2.6 | 3.12 | 2.08 | 16.7 | 22.4 | 15.1 | 16.1 |  | 5.6 |  | 371 | 484 | 586 | 625 | 701 | 627 | 377 | 444 | 497 | 575 | 574 | 555 | 690 | 679 | 681 | 671 | 680 | 615 | 651 | 631 | 619 | 718 | 720 | 660 | 636 | 661 | 631 | 669 | 594 | 623 | 618 | 610 | 673 | 677 | 466 | 370 | 80 | 98
2 | 27,05,2006 | 3.65 | 3.12 | 3.12 | 2.08 | 15.1 | 21.4 | 21.9 | 18.2 | 7.2 | 6.4 | 7.3 | 387 | 495 | 595 | 635 | 720 | 635 | 386 | 455 | 505 | 585 | 585 | 565 | 680 | 660 | 670 | 680 | 690 | 605 | 630 | 624 | 659 | 730 | 730 | 660 | 629 | 641 | 635 | 656 | 580 | 599 | 615 | 652 | 670 | 675 | 476 | 376 | 81 | 103
3 | 27,05,2006 | 3.65 | 2.6 | 3.12 | 2.08 | 16.1 | 22.4 | 15.1 | 16.1 |  | 5.9 |  | 385 | 486 | 585 | 625 | 700 | 624 | 375 | 445 | 497 | 574 | 575 | 555 | 690 | 681 | 679 | 670 | 680 | 616 | 669 | 629 | 620 | 716 | 720 | 659 | 643 | 652 | 633 | 670 | 587 | 520 | 612 | 608 | 670 | 675 | 467 | 375 | 80 | 87
1 | 28,05,2006 | 2.6 | 2.08 | 3.65 | 1.56 | 14.58 | 25 | 25 | 20.83 |  | 5.2 |  | 379 | 485 | 585 | 625 | 700 | 626 | 376 | 445 | 495 | 575 | 575 | 555 | 690 | 679 | 680 | 670 | 680 | 614 | 660 | 629 | 620 | 730 | 720 | 660 | 638 | 657 | 632 | 670 | 580 | 620 | 614 | 610 | 671 | 675 | 470 | 377 | 80 | 94
2 | 28,05,2006 | 2.08 | 3.12 | 4.16 | 2.6 | 13.5 | 19.8 | 21.4 | 16.7 | 7.5 | 6.6 | 7.4 | 373 | 485 | 585 | 625 | 700 | 624 | 375 | 445 | 495 | 575 | 575 | 555 | 690 | 682 | 680 | 670 | 680 | 614 | 653 | 629 | 620 | 730 | 720 | 660 | 648 | 649 | 630 | 670 | 587 | 621 | 611 | 608 | 670 | 675 | 471 | 376 | 79 | 79
1 | 29,05,2006 | 1.56 | 2.08 | 3.12 | 1.56 | 11.98 | 23.44 | 21.35 | 22.92 |  | 6.4 |  | 373 | 485 | 585 | 625 | 700 | 624 | 375 | 445 | 495 | 575 | 575 | 555 | 690 | 682 | 680 | 670 | 680 | 614 | 653 | 629 | 620 | 730 | 720 | 660 | 648 | 649 | 630 | 670 | 587 | 621 | 611 | 608 | 670 | 675 | 471 | 376 | 79 | 99
3 | 29,05,2006 | 2.6 | 3.65 | 4.16 | 3.12 | 14.1 | 19.3 | 21.9 | 17.7 | 7.8 | 6.4 | 7.2 | 366 | 485 | 585 | 625 | 700 | 625 | 376 | 445 | 495 | 575 | 575 | 555 | 690 | 681 | 680 | 670 | 680 | 614 | 636 | 629 | 620 | 716 | 720 | 660 | 639 | 656 | 630 | 670 | 592 | 620 | 616 | 611 | 670 | 675 | 471 | 375 | 78 | 97
1 | 08,06,2006 | 2.08 | 2.08 | 2.6 | 2.08 | 14.6 | 22.4 | 15.1 | 22.4 | 5.9 | 5.6 | 6.7 | 362 | 485 | 585 | 625 | 700 | 626 | 375 | 445 | 495 | 574 | 575 | 555 | 690 | 680 | 680 | 670 | 680 | 615 | 661 | 629 | 620 | 715 | 720 | 660 | 634 | 660 | 631 | 670 | 593 | 620 | 617 | 608 | 645 | 675 | 478 | 381 | 81 | 84
2 | 08,06,2006 | 2.08 | 1.56 | 3.12 | 2.6 | 13.2 | 22.39 | 18.75 | 23.44 |  | 6.7 |  | 374 | 485 | 585 | 625 | 700 | 625 | 375 | 445 | 496 | 575 | 575 | 555 | 689 | 680 | 680 | 670 | 680 | 616 | 660 | 629 | 620 | 714 | 720 | 660 | 636 | 659 | 632 | 670 | 593 | 620 | 615 | 610 | 670 | 675 | 475 | 381 | 78 | 98
3 | 09,06,2006 | 3.12 | 1.56 | 3.65 | 3.12 | 14.1 | 21.4 | 17.7 | 18.2 |  | 5.5 |  | 365 | 485 | 586 | 625 | 700 | 625 | 376 | 445 | 494 | 575 | 575 | 555 | 690 | 680 | 680 | 670 | 680 | 617 | 674 | 620 | 621 | 716 | 720 | 660 | 635 | 659 | 634 | 670 | 590 | 620 | 617 | 613 | 591 | 675 | 474 | 376 | 79 | 84
3 | 10,06,2006 | 3.12 | 1.04 | 2.6 | 2.08 | 14.58 | 23.44 | 16.67 | 19.79 |  | 6.2 |  | 365 | 485 | 586 | 625 | 700 | 625 | 376 | 445 | 494 | 575 | 575 | 555 | 690 | 680 | 680 | 670 | 680 | 617 | 674 | 620 | 621 | 716 | 720 | 660 | 635 | 659 | 634 | 670 | 590 | 620 | 617 | 613 | 591 | 675 | 474 | 376 | 79 | 84
1 | 14,06,2006 | 3.12 | 5.73 | 4.6 | 3.6 | 12.5 | 21.4 | 14.1 | 12.5 | 8 | 6.4 | 8 | 362 | 484 | 586 | 625 | 701 | 628 | 375 | 446 | 500 | 575 | 569 | 552 | 690 | 688 | 686 | 672 | 681 | 616 | 653 | 645 | 619 | 732 | 719 | 660 | 637 | 661 | 632 | 670 | 590 | 624 | 617 | 609 | 674 | 677 | 459 | 377 | 83 | 103
2 | 17,06,2006 | 2.6 | 2.6 | 3.65 | 2.6 | 12.5 | 23.4 | 16.7 | 17.7 | 7.6 | 6.4 | 7.9 | 362 | 484 | 586 | 625 | 701 | 628 | 375 | 446 | 500 | 575 | 569 | 552 | 690 | 688 | 686 | 672 | 681 | 616 | 653 | 645 | 619 | 732 | 719 | 660 | 637 | 661 | 632 | 670 | 590 | 624 | 617 | 609 | 674 | 677 | 459 | 377 | 83 | 103
2 | 18,06,2006 | 2.08 | 2.08 | 3.12 | 2.08 | 14.1 | 19.8 | 17.7 | 19.3 | 7.6 | 6.7 | 8 | 361 | 486 | 585 | 625 | 700 | 625 | 374 | 445 | 495 | 575 | 574 | 554 | 690 | 684 | 680 | 670 | 680 | 614 | 661 | 641 | 620 | 730 | 720 | 660 | 637 | 659 | 632 | 670 | 595 | 625 | 630 | 612 | 644 | 675 | 454 | 372 | 79 | 37
3 | 18,06,2006 | 2.08 | 1.56 | 3.12 | 1.56 | 15.62 | 26.04 | 16.67 | 23.44 |  | 6.2 |  | 365 | 485 | 585 | 625 | 700 | 626 | 375 | 446 | 495 | 583 | 584 | 585 | 690 | 677 | 680 | 669 | 680 | 615 | 660 | 620 | 618 | 716 | 720 | 660 | 634 | 659 | 629 | 670 | 593 | 620 | 617 | 611 | 670 | 675 | 474 | 380 | 81 | 101
1 | 19,06,2006 | 2.6 | 2.6 | 3.64 | 3.12 | 11.5 | 20.3 | 19.8 | 19.8 |  | 5.8 |  | 372 | 485 | 585 | 626 | 700 | 625 | 375 | 445 | 497 | 576 | 575 | 556 | 690 | 683 | 680 | 670 | 680 | 615 | 655 | 620 | 619 | 717 | 720 | 660 | 647 | 650 | 631 | 670 | 587 | 621 | 612 | 611 | 671 | 676 | 474 | 381 | 80 | 103
2 | 19,06,2006 | 3.65 | 3.65 | 2.6 | 2.08 | 12.1 | 19.8 | 12.5 | 12 | 8 | 6.4 | 8 | 371 | 485 | 585 | 625 | 700 | 624 | 375 | 445 | 494 | 575 | 575 | 554 | 690 | 683 | 680 | 670 | 680 | 615 | 654 | 620 | 619 | 717 | 720 | 660 | 646 | 650 | 630 | 670 | 588 | 620 | 612 | 613 | 671 | 676 | 458 | 376 | 80 | 102
3 | 19,06,2006 | 2.6 | 1.04 | 2.6 | 2.6 | 13.02 | 20.31 | 20.83 | 21.87 |  | 6 |  | 371 | 485 | 586 | 625 | 700 | 626 | 375 | 445 | 494 | 575 | 575 | 554 | 690 | 677 | 680 | 670 | 680 | 616 | 652 | 620 | 620 | 718 | 720 | 660 | 637 | 657 | 633 | 670 | 590 | 619 | 615 | 608 | 670 | 675 | 476 | 381 | 80 | 110
1 | 20,06,2006 | 1.56 | 1.04 | 3.12 | 2.6 | 13 | 18.7 | 13 | 20.8 |  | 6.2 |  | 370 | 485 | 595 | 625 | 700 | 625 | 375 | 455 | 505 | 575 | 585 | 555 | 690 | 678 | 680 | 670 | 680 | 615 | 664 | 620 | 619 | 715 | 720 | 660 | 639 | 656 | 628 | 670 | 591 | 620 | 616 | 611 | 670 | 675 | 475 | 380 | 80 | 109
3 | 20,06,2006 | 2.08 | 2.08 | 4.16 | 2.08 | 15.1 | 25 | 20.3 | 22.9 |  | 6 |  | 380 | 486 | 597 | 635 | 718 | 636 | 387 | 459 | 509 | 585 | 585 | 565 | 680 | 656 | 670 | 680 | 690 | 606 | 630 | 624 | 661 | 716 | 720 | 660 | 627 | 643 | 633 | 685 | 593 | 599 | 617 | 650 | 670 | 675 | 479 | 380 | 79 | 100
1 | 21,06,2006 | 1.26 | 2.1 | 1.26 | 1.26 | 19.35 | 16.41 | 13.88 | 12.2 |  | 6.1 |  | 380 | 486 | 597 | 635 | 718 | 636 | 387 | 459 | 509 | 585 | 585 | 565 | 680 | 656 | 670 | 680 | 690 | 606 | 630 | 624 | 661 | 716 | 720 | 660 | 627 | 643 | 633 | 685 | 593 | 599 | 617 | 650 | 670 | 675 | 479 | 380 | 79 | 100
2 | 27,06,2006 | 3.12 | 3.12 | 3.64 | 2.6 | 14.1 | 21.9 | 13.5 | 19.3 | 7.2 | 6.4 | 8.5 | 367 | 382 | 582 | 624 | 702 | 631 | 375 | 445 | 495 | 575 | 575 | 555 | 690 | 680 | 680 | 669 | 680 | 617 | 654 | 630 | 621 | 715 | 720 | 660 | 641 | 654 | 628 | 670 | 591 | 620 | 616 | 610 | 670 | 675 | 470 | 378 | 81 | 109
3 | 27,06,2006 | 1.04 | 3.12 | 3.6 | 2.6 | 10.9 | 25 | 16.7 | 19.3 |  | 5.3 |  | 364 | 485 | 584 | 625 | 699 | 625 | 374 | 443 | 499 | 589 | 600 | 598 | 690 | 648 | 680 | 670 | 680 | 615 | 658 | 620 | 620 | 716 | 720 | 660 | 638 | 658 | 629 | 670 | 592 | 621 | 615 | 608 | 670 | 675 | 472 | 377 | 80 | 104
2 | 28,06,2006 | 3.65 | 1.56 | 3.6 | 3.6 | 15.1 | 13.5 | 16.1 | 21.4 | 6.7 | 6 | 8.1 | 361 | 485 | 586 | 625 | 701 | 626 | 375 | 445 | 495 | 575 | 575 | 554 | 689 | 676 | 680 | 670 | 680 | 615 | 673 | 630 | 620 | 717 | 720 | 660 | 643 | 653 | 631 | 670 | 588 | 620 | 612 | 611 | 670 | 675 | 455 | 371 | 80 | 103
3 | 28,06,2006 | 2.08 | 3.65 | 3.64 | 2.08 | 13.5 | 26 | 15.1 | 19.3 |  | 6.1 |  | 366 | 485 | 585 | 625 | 700 | 625 | 375 | 445 | 495 | 575 | 575 | 556 | 690 | 684 | 680 | 670 | 680 | 715 | 655 | 629 | 620 | 716 | 720 | 660 | 639 | 656 | 628 | 670 | 691 | 620 | 616 | 611 | 670 | 675 | 472 | 379 | 81 | 108
1 | 29,06,2006 | 2.6 | 2.08 | 3.12 | 1.04 | 14.58 | 20.83 | 18.23 | 23.96 |  | 6 |  | 369 | 485 | 584 | 625 | 699 | 626 | 375 | 445 | 481 | 575 | 576 | 555 | 690 | 684 | 679 | 670 | 680 | 615 | 667 | 630 | 621 | 716 | 720 | 660 | 635 | 659 | 631 | 670 | 592 | 620 | 617 | 611 | 670 | 675 | 475 | 379 | 80 | 96
2 | 10,07,2006 | 2.1 | 1.26 | 2.1 | 1.68 | 10.56 | 14.72 | 12.2 | 14.72 | 6.5 | 5.9 | 7.1 | 374 | 485 | 585 | 625 | 700 | 625 | 375 | 445 | 495 | 575 | 575 | 555 | 689 | 649 | 680 | 670 | 680 | 615 | 651 | 629 | 619 | 715 | 720 | 660 | 635 | 659 | 631 | 670 | 590 | 620 | 618 | 606 | 670 | 675 | 473 | 381 | 81 | 101
3 | 10,07,2006 | 2.08 | 3.12 | 2.6 | 2.08 | 14.1 | 19.3 | 16.7 | 20.3 |  | 6.7 |  | 379 | 485 | 585 | 625 | 700 | 625 | 375 | 445 | 497 | 576 | 576 | 556 | 690 | 677 | 680 | 677 | 680 | 614 | 657 | 630 | 620 | 717 | 720 | 660 | 639 | 655 | 629 | 670 | 590 | 619 | 615 | 610 | 669 | 675 | 470 | 377 | 80 | 104
3 | 11,07,2006 | 2.08 | 2.08 | 2.08 | 1.56 | 15.1 | 17.7 | 15.6 | 18.2 |  | 6.5 |  | 379 | 485 | 585 | 625 | 700 | 625 | 375 | 445 | 497 | 576 | 576 | 556 | 690 | 677 | 680 | 677 | 680 | 614 | 657 | 630 | 620 | 717 | 720 | 660 | 639 | 655 | 629 | 670 | 590 | 619 | 615 | 610 | 669 | 675 | 470 | 377 | 80 | 104
2 | 16,07,2006 | 2.08 | 3.12 | 2.6 | 2.08 | 14.6 | 18.7 | 17.7 | 20.3 |  | 5.7 |  | 363 | 484 | 584 | 625 | 699 | 624 | 375 | 445 | 495 | 575 | 575 | 555 | 690 | 682 | 680 | 670 | 680 | 614 | 613 | 627 | 620 | 717 | 720 | 660 | 647 | 649 | 631 | 670 | 587 | 620 | 611 | 610 | 670 | 674 | 477 | 379 | 81 | 107
1 | 17,07,2006 | 3.12 | 2.6 | 2.08 | 5.73 | 17.7 | 20.3 | 22.4 | 24.5 | 6.2 | 5.9 | 7.1 | 374 | 485 | 585 | 625 | 700 | 626 | 375 | 445 | 495 | 575 | 575 | 554 | 690 | 682 | 680 | 670 | 680 | 617 | 618 | 630 | 620 | 718 | 720 | 659 | 633 | 659 | 628 | 670 | 592 | 619 | 617 | 612 | 668 | 674 | 479 | 382 | 81 | 103
2 | 17,07,2006 | 2.08 | 2.6 | 3.12 | 2.08 | 15.5 | 14.6 | 20.3 | 15.1 | 6.9 | 6.1 | 7.8 | 372 | 485 | 585 | 625 | 700 | 624 | 375 | 445 | 495 | 575 | 575 | 555 | 690 | 680 | 679 | 670 | 680 | 614 | 619 | 631 | 620 | 719 | 720 | 660 | 648 | 648 | 632 | 670 | 596 | 621 | 611 | 611 | 670 | 675 | 476 | 376 | 80 | 107
3 | 17,07,2006 | 2.6 | 3.65 | 2.6 | 4.17 | 13 | 15.6 | 19.3 | 13.2 | 6.3 | 5.5 | 7.3 | 367 | 485 | 585 | 625 | 701 | 625 | 375 | 445 | 495 | 575 | 575 | 555 | 691 | 680 | 681 | 670 | 680 | 616 | 617 | 629 | 618 | 730 | 720 | 660 | 638 | 658 | 630 | 670 | 692 | 620 | 618 | 612 | 670 | 674 | 476 | 381 | 79 | 102
3 | 18,07,2006 | 2.6 | 2.08 | 2.6 | 4.69 | 18.7 | 16.7 | 20.8 | 20.8 | 6.1 | 5.7 | 6.8 | 367 | 485 | 585 | 625 | 701 | 625 | 375 | 445 | 495 | 575 | 575 | 555 | 691 | 680 | 681 | 670 | 680 | 616 | 617 | 629 | 618 | 730 | 720 | 660 | 638 | 658 | 630 | 670 | 692 | 620 | 618 | 612 | 670 | 674 | 476 | 381 | 79 | 102
3 | 25,07,2006 | 2.08 | 2.08 | 2.6 | 2.6 | 14.1 | 17.7 | 19.8 | 21.4 |  | 5.3 |  | 368 | 485 | 585 | 625 | 700 | 626 | 375 | 445 | 495 | 575 | 575 | 554 | 690 | 681 | 680 | 670 | 680 | 616 | 615 | 628 | 620 | 718 | 720 | 660 | 633 | 660 | 629 | 670 | 593 | 620 | 619 | 610 | 670 | 675 | 478 | 380 | 80 | 102
1 | 26,07,2006 | 1.56 | 1.56 | 0.52 | 2.6 | 16.7 | 14.6 | 19.3 | 21.4 | 6.2 | 5.3 | 7.1 | 368 | 485 | 585 | 625 | 700 | 626 | 375 | 445 | 495 | 575 | 575 | 554 | 690 | 681 | 680 | 670 | 680 | 616 | 615 | 628 | 620 | 718 | 720 | 660 | 633 | 660 | 629 | 670 | 593 | 620 | 619 | 610 | 670 | 675 | 478 | 380 | 80 | 102
2 | 26,07,2006 | 2.6 | 2.6 | 3.12 | 3.12 | 15.6 | 15.6 | 24 | 17.2 | 6 | 5.7 | 6.6 | 371 | 485 | 585 | 625 | 700 | 626 | 375 | 445 | 496 | 575 | 574 | 555 | 690 | 680 | 684 | 670 | 680 | 615 | 660 | 629 | 620 | 718 | 720 | 660 | 633 | 659 | 628 | 670 | 592 | 619 | 618 | 610 | 670 | 675 | 475 | 379 | 79 | 102
3 | 27,06,2006 | 1.56 | 2.08 | 1.56 | 2.6 | 15.6 | 15.6 | 19.8 | 17.7 | 6 | 5.1 | 6.8 | 371 | 485 | 585 | 625 | 700 | 626 | 375 | 445 | 496 | 575 | 574 | 555 | 690 | 680 | 684 | 670 | 680 | 615 | 660 | 629 | 620 | 718 | 720 | 660 | 633 | 659 | 628 | 670 | 592 | 619 | 618 | 610 | 670 | 675 | 475 | 379 | 79 | 102
2 | 31,07,2006 | 2.08 | 2.08 | 4.17 | 3.12 | 15.6 | 15.6 | 19.8 | 16.7 |  | 5.4 |  | 361 | 485 | 585 | 625 | 700 | 625 | 375 | 445 | 495 | 575 | 575 | 555 | 690 | 677 | 679 | 670 | 680 | 615 | 611 | 626 | 620 | 715 | 720 | 660 | 634 | 660 | 629 | 670 | 692 | 619 | 617 | 609 | 670 | 675 | 478 | 381 | 81 | 99
1 | 01,08,2006 | 2.08 | 2.08 | 3.65 | 3.12 | 16.7 | 15.6 | 22.9 | 24 | 7 | 5.9 | 7.7 | 387 | 495 | 597 | 642 | 721 | 636 | 387 | 459 | 509 | 589 | 600 | 598 | 692 | 688 | 690 | 681 | 690 | 715 | 674 | 645 | 662 | 732 | 730 | 664 | 661 | 661 | 638 | 685 | 692 | 626 | 630 | 654 | 675 | 677 | 490 | 382 | 83 | 117
1 | 07,08,2006 | 2.08 | 2.08 | 3.12 | 3.65 | 13 | 17.7 | 20.8 | 24 | 6.9 | 6 | 7.1 | 356 | 382 | 495 | 624 | 699 | 624 | 374 | 443 | 481 | 375 | 569 | 552 | 679 | 648 | 670 | 669 | 679 | 604 | 611 | 620 | 618 | 714 | 719 | 659 | 336 | 636 | 628 | 646 | 580 | 520 | 611 | 606 | 591 | 674 | 454 | 359 | 69 | 37